## PW_interface_176.4A
Time (s) | TC Surface (C) | TC Interface (C) | TC Opposée (C) | Pour : | 174.4 A
0 | 20.146 | 20.849 | 21.345 | 1 cycle (s) : | 214 | donc (min) : | 3.566667
1 | 23.166 | 21.666 | 22.775 | Cyle est : | Lent
2 | 51.857 | 34.813 | 37.817
3 | 66.386 | 50.23 | 44.314
4 | 77.355 | 65.878 | 48.497
5 | 88.43 | 80.501 | 52.402
6 | 98.762 | 94.119 | 56.565
7 | 108.195 | 107.231 | 60.273
8 | 117.116 | 119.179 | 64.462
9 | 125.312 | 131.147 | 68.175
10 | 133.104 | 142.899 | 72.103
11 | 139.999 | 154.061 | 75.717
12 | 146.93 | 165.43 | 79.431
13 | 153.974 | 176.39 | 82.996
14 | 160.842 | 186.784 | 86.448
15 | 168.097 | 197.474 | 89.89
16 | 176.07 | 207.582 | 93.148
17 | 183.862 | 217.471 | 96.385
18 | 191.632 | 227.143 | 99.536
19 | 198.975 | 236.351 | 103.102
20 | 205.566 | 245.06 | 106.127
21 | 211.982 | 253.004 | 109.398
22 | 218.748 | 260.996 | 112.124
23 | 225.034 | 268.584 | 115.103
24 | 230.8 | 275.289 | 118.053
25 | 236.634 | 282.05 | 120.964
26 | 240.154 | 287.836 | 123.395
27 | 243.27 | 292.996 | 126.219
28 | 246.502 | 298.311 | 128.351
29 | 249.937 | 303.248 | 130.48
30 | 254.388 | 307.666 | 132.793
31 | 259.107 | 312.053 | 134.42
32 | 265.893 | 316.535 | 136.182
33 | 268.886 | 320.449 | 138.473
34 | 270.751 | 324.376 | 139.374
35 | 271.846 | 327.365 | 141.238
36 | 271.883 | 330.198 | 142.436
37 | 272.499 | 332.949 | 143.729
38 | 272.322 | 335.903 | 145.119
39 | 273.907 | 338.551 | 147.017
40 | 276.006 | 340.509 | 147.857
41 | 277.895 | 343.893 | 149.342
42 | 279.674 | 346.864 | 150.876
43 | 280.827 | 350.33 | 151.629
44 | 282.933 | 352.846 | 152.857
45 | 285.55 | 354.601 | 154.318
46 | 287.673 | 356.289 | 156.116
47 | 290.045 | 358.779 | 157.656
48 | 292.175 | 360.149 | 160.33
49 | 294.074 | 361.816 | 162.486
50 | 295.997 | 363.642 | 164.202
51 | 298.669 | 365.343 | 166.435
52 | 300.627 | 366.761 | 168.525
53 | 302.148 | 367.845 | 169.919
54 | 303.976 | 369.468 | 171.53
55 | 305.736 | 371.426 | 173.37
56 | 307.419 | 372.479 | 174.837
57 | 309.272 | 373.589 | 176.016
58 | 311.367 | 374.712 | 177.276
59 | 313.491 | 376.065 | 178.545
60 | 315.39 | 376.573 | 179.801
61 | 316.996 | 377.7 | 181.083
62 | 315.465 | 377.375 | 181.608
63 | 310.951 | 374.701 | 180.679
64 | 306.499 | 371.888 | 179.458
65 | 302.595 | 368.683 | 178.31
66 | 299.167 | 365.124 | 177.329
67 | 295.964 | 361.135 | 176.455
68 | 293.035 | 357.027 | 175.604
69 | 290.3 | 352.823 | 174.824
70 | 287.572 | 348.364 | 174.006
71 | 284.958 | 344.05 | 173.219
72 | 282.474 | 339.727 | 172.523
73 | 280.06 | 335.4 | 171.769
74 | 277.67 | 331.135 | 171.08
75 | 275.286 | 326.933 | 170.291
76 | 273.071 | 322.879 | 169.62
77 | 270.77 | 318.823 | 168.875
78 | 268.45 | 314.867 | 168.148
79 | 266.275 | 311.138 | 167.473
80 | 264.055 | 307.431 | 166.746
81 | 261.756 | 303.667 | 165.929
82 | 259.464 | 300.117 | 165.162
83 | 257.207 | 296.579 | 164.367
84 | 255.05 | 293.216 | 163.606
85 | 252.868 | 289.936 | 162.816
86 | 250.738 | 286.78 | 162.101
87 | 248.588 | 283.701 | 161.328
88 | 246.48 | 280.732 | 160.587
89 | 244.341 | 277.724 | 159.837
90 | 242.295 | 274.711 | 159.126
91 | 240.29 | 271.731 | 158.42
92 | 238.294 | 268.813 | 157.715
93 | 236.277 | 265.955 | 157.024
94 | 234.327 | 263.174 | 156.3
95 | 232.451 | 260.436 | 155.559
96 | 230.533 | 257.775 | 154.827
97 | 228.657 | 255.222 | 154.123
98 | 226.8 | 252.733 | 153.38
99 | 224.996 | 250.317 | 152.726
100 | 223.2 | 247.941 | 152.081
101 | 221.491 | 245.589 | 151.334
102 | 219.754 | 243.363 | 150.592
103 | 217.914 | 241.043 | 149.912
104 | 216.268 | 238.946 | 149.263
105 | 214.542 | 236.863 | 148.659
106 | 212.933 | 234.74 | 147.924
107 | 211.228 | 232.678 | 147.36
108 | 209.63 | 230.679 | 146.678
109 | 208.055 | 228.772 | 146.087
110 | 206.365 | 226.79 | 145.47
111 | 204.739 | 224.844 | 144.837
112 | 203.269 | 223.032 | 144.323
113 | 201.659 | 221.187 | 143.675
114 | 200.055 | 219.291 | 143.145
115 | 198.533 | 217.527 | 142.581
116 | 197.019 | 215.777 | 142.037
117 | 195.562 | 214.01 | 141.499
118 | 194.015 | 212.221 | 140.932
119 | 192.518 | 210.529 | 140.476
120 | 191.045 | 208.865 | 139.919
121 | 189.582 | 207.223 | 139.392
122 | 188.196 | 205.641 | 138.908
123 | 186.756 | 204.039 | 138.415
124 | 185.337 | 202.465 | 137.977
125 | 183.884 | 200.873 | 137.434
126 | 182.541 | 199.377 | 136.892
127 | 181.138 | 197.849 | 136.43
128 | 179.848 | 196.371 | 136
129 | 178.512 | 194.928 | 135.476
130 | 177.196 | 193.485 | 135.001
131 | 175.9 | 192.071 | 134.552
132 | 174.594 | 190.678 | 134.138
133 | 173.323 | 189.32 | 133.679
134 | 172.069 | 187.966 | 133.222
135 | 170.794 | 186.572 | 132.792
136 | 169.547 | 185.255 | 132.339
137 | 168.374 | 184.076 | 131.952
138 | 167.167 | 182.797 | 131.568
139 | 166.004 | 181.47 | 131.158
140 | 164.768 | 180.209 | 130.687
141 | 163.581 | 178.98 | 130.242
142 | 162.404 | 177.77 | 129.834
143 | 161.31 | 176.634 | 129.469
144 | 160.159 | 175.429 | 129.081
145 | 159.112 | 174.243 | 128.67
146 | 157.976 | 173.104 | 128.291
147 | 156.869 | 171.999 | 127.865
148 | 155.777 | 170.794 | 127.425
149 | 154.715 | 169.758 | 127.091
150 | 153.745 | 168.695 | 126.758
151 | 152.678 | 167.623 | 126.347
152 | 151.635 | 166.596 | 125.989
153 | 150.634 | 165.553 | 125.651
154 | 149.609 | 164.594 | 125.315
155 | 148.616 | 163.542 | 124.937
156 | 147.626 | 162.556 | 124.562
157 | 146.577 | 161.551 | 124.19
158 | 145.671 | 160.61 | 123.883
159 | 144.698 | 159.608 | 123.541
160 | 143.699 | 158.685 | 123.209
161 | 142.782 | 157.752 | 122.876
162 | 141.872 | 156.826 | 122.549
163 | 140.883 | 155.84 | 122.171
164 | 140.007 | 155.01 | 121.957
165 | 139.109 | 154.119 | 121.622
166 | 138.183 | 153.197 | 121.251
167 | 137.317 | 152.35 | 120.94
168 | 136.421 | 151.464 | 120.58
169 | 135.52 | 150.592 | 120.364
170 | 134.762 | 149.739 | 120.026
171 | 133.837 | 148.866 | 119.676
172 | 132.938 | 148.075 | 119.38
173 | 132.165 | 147.302 | 119.168
174 | 131.334 | 146.436 | 118.813
175 | 130.544 | 145.644 | 118.564
176 | 129.74 | 144.902 | 118.332
177 | 128.92 | 144.068 | 117.924
178 | 128.061 | 143.299 | 117.629
179 | 127.352 | 142.549 | 117.462
180 | 126.55 | 141.79 | 117.143
181 | 125.85 | 141.061 | 116.899
182 | 125.029 | 140.306 | 116.597
183 | 124.242 | 139.506 | 116.289
184 | 123.552 | 138.812 | 116.013
185 | 122.821 | 138.164 | 115.811
186 | 122.102 | 137.43 | 115.558
187 | 121.307 | 136.705 | 115.241
188 | 120.641 | 135.998 | 114.958
189 | 119.901 | 135.316 | 114.721
190 | 119.213 | 134.67 | 114.463
191 | 118.563 | 133.991 | 114.163
192 | 117.896 | 133.346 | 113.977
193 | 117.211 | 132.632 | 113.692
194 | 116.604 | 132.015 | 113.451
195 | 115.914 | 131.338 | 113.13
196 | 115.2 | 130.698 | 112.861
197 | 114.614 | 130.042 | 112.635
198 | 113.958 | 129.411 | 112.415
199 | 113.308 | 128.776 | 112.175
200 | 112.675 | 128.18 | 111.946
201 | 112.074 | 127.532 | 111.715
202 | 111.49 | 127.023 | 111.523
203 | 110.926 | 126.422 | 111.237
204 | 110.323 | 125.813 | 111
205 | 109.752 | 125.298 | 110.777
206 | 109.129 | 124.71 | 110.546
207 | 108.556 | 124.143 | 110.303
208 | 108.013 | 123.602 | 110.106
209 | 107.458 | 123.035 | 109.826
210 | 106.88 | 122.43 | 109.613
211 | 106.339 | 121.917 | 109.441
212 | 105.796 | 121.389 | 109.203
213 | 105.22 | 120.893 | 108.943
214 | 104.673 | 120.375 | 108.722
215 | 104.162 | 119.822 | 108.482
216 | 103.682 | 119.359 | 108.307
217 | 103.192 | 118.817 | 108.117
218 | 102.684 | 118.34 | 107.918
219 | 102.2 | 117.868 | 107.713
220 | 101.642 | 117.367 | 107.496
221 | 101.26 | 116.908 | 107.305
222 | 100.719 | 116.413 | 107.075
223 | 100.191 | 115.9 | 106.894
224 | 99.744 | 115.383 | 106.646
225 | 99.296 | 114.972 | 106.477
226 | 98.828 | 114.489 | 106.307
227 | 98.377 | 114.1 | 106.08
228 | 97.907 | 113.585 | 105.874
Note on C2: [Commentaire à thread] Votre version d’Excel vous permet de lire ce commentaire à thread. Toutefois, les modifications qui y sont apportées seront supprimées si le fichier est ouvert dans une version plus récente d’Excel. En savoir plus : https://go.microsoft.com/fwlink/?linkid=870924 Commentaire : Pour cet essai j'ai oublié de rajouter une couche de PEKK à l'interface de soudure ! Réponse : On peut s'attendre à ce que celle ci soit donc de - bonne qualité que les soudure qui vont succéder
Note on C3: [Commentaire à thread] Votre version d’Excel vous permet de lire ce commentaire à thread. Toutefois, les modifications qui y sont apportées seront supprimées si le fichier est ouvert dans une version plus récente d’Excel. En savoir plus : https://go.microsoft.com/fwlink/?linkid=870924 Commentaire : Il est tout de même intéressant d'observer la réaction des thermocouples pour un essai sans surplus de PW à l'interface

## PW_interface_201.6A
Time (s) | TC Surface (C) | TC Interface (C) | TC Opposée (C) | Pour : | 201.6 A
0 | 19.646 | 20.372 | 20.945 | 1 cycle (s) : | 203 | donc (min) : | 3.383333
1 | 59.252 | 30.132 | 23.311 | Cyle est : | Lent
2 | 89.037 | 48.78 | 27.157
3 | 102.926 | 64.584 | 30.733
4 | 113.968 | 80.602 | 33.642
5 | 123.907 | 97.881 | 37.28
6 | 132.625 | 112.503 | 40.677
7 | 140.554 | 125.24 | 44.489
8 | 148.034 | 138.241 | 48.119
9 | 156.223 | 151.74 | 52.163
10 | 165.377 | 166.65 | 56.352
11 | 175.741 | 179.599 | 60.62
12 | 186.56 | 191.873 | 64.894
13 | 196.243 | 203.555 | 69.253
14 | 204.545 | 214.772 | 73.564
15 | 213.441 | 226.096 | 78.492
16 | 222.642 | 234.969 | 82.982
17 | 227.128 | 244.288 | 88.146
18 | 233.761 | 254.69 | 92.796
19 | 238.471 | 263.234 | 97.552
20 | 238.362 | 269.755 | 102.324
21 | 228.075 | 276.928 | 106.75
22 | 226.973 | 282.498 | 110.565
23 | 227.047 | 289.571 | 114.928
24 | 230.286 | 296.173 | 119.018
25 | 234.881 | 302.907 | 122.955
26 | 241.44 | 309.903 | 126.117
27 | 246.406 | 315.403 | 128.677
28 | 250.18 | 318.779 | 130.896
29 | 253.794 | 324.436 | 133.222
30 | 257.191 | 327.964 | 134.578
31 | 259.682 | 335.324 | 135.059
32 | 263.02 | 341.339 | 136.148
33 | 265.694 | 347.803 | 137.327
34 | 268.829 | 348.676 | 138.901
35 | 271.363 | 350.104 | 141.515
36 | 274.642 | 350.9 | 145.237
37 | 278.284 | 351.949 | 147.897
38 | 286.053 | 356.918 | 149.95
39 | 302.152 | 364.711 | 152.046
40 | 320.845 | 372.198 | 154.335
41 | 327.188 | 374.183 | 156.662
42 | 331.336 | 374.203 | 158.467
43 | 334.943 | 377.318 | 160.537
44 | 338.302 | 379.657 | 162.788
45 | 341.9 | 390.115 | 165.248
46 | 342.271 | 384.207 | 167.112
47 | 334.231 | 377.419 | 167.012
48 | 326.912 | 373.768 | 167.053
49 | 320.984 | 369.587 | 167.181
50 | 315.881 | 364.737 | 167.378
51 | 311.487 | 359.834 | 167.752
52 | 307.499 | 354.883 | 168.096
53 | 303.808 | 350.111 | 168.302
54 | 300.444 | 345.571 | 168.547
55 | 296.555 | 340.96 | 168.748
56 | 292.516 | 336.553 | 168.808
57 | 289.081 | 332.325 | 168.996
58 | 286.31 | 328.168 | 168.953
59 | 283.48 | 324.154 | 168.948
60 | 280.405 | 320.24 | 168.813
61 | 277.361 | 316.486 | 168.636
62 | 274.647 | 312.885 | 168.564
63 | 271.955 | 309.317 | 168.216
64 | 269.189 | 305.901 | 167.895
65 | 266.467 | 302.527 | 167.52
66 | 263.872 | 299.214 | 167.169
67 | 261.497 | 295.982 | 166.703
68 | 259.255 | 292.897 | 166.2
69 | 257.264 | 289.885 | 165.732
70 | 255.314 | 286.932 | 165.236
71 | 253.304 | 283.995 | 164.729
72 | 251.34 | 281.161 | 164.137
73 | 249.434 | 278.367 | 163.518
74 | 247.55 | 275.674 | 163.004
75 | 245.749 | 272.911 | 162.321
76 | 244.023 | 270.393 | 161.741
77 | 242.277 | 267.826 | 161.108
78 | 240.564 | 265.357 | 160.42
79 | 238.877 | 262.878 | 159.831
80 | 237.241 | 260.49 | 159.125
81 | 235.678 | 258.131 | 158.424
82 | 234.035 | 255.824 | 157.807
83 | 232.426 | 253.627 | 157.047
84 | 230.908 | 251.478 | 156.406
85 | 229.395 | 249.335 | 155.722
86 | 227.859 | 247.172 | 155.037
87 | 226.355 | 245.154 | 154.395
88 | 224.907 | 243.121 | 153.713
89 | 223.404 | 241.109 | 153.068
90 | 221.903 | 239.145 | 152.399
91 | 220.499 | 237.295 | 151.78
92 | 219.048 | 235.429 | 151.118
93 | 217.568 | 233.531 | 150.448
94 | 216.185 | 231.763 | 149.82
95 | 214.758 | 229.977 | 149.229
96 | 213.302 | 228.159 | 148.601
97 | 211.885 | 226.413 | 147.961
98 | 210.54 | 224.724 | 147.393
99 | 209.116 | 222.927 | 146.738
100 | 207.732 | 221.207 | 146.255
101 | 206.333 | 219.519 | 145.63
102 | 204.874 | 217.855 | 145.037
103 | 203.51 | 216.235 | 144.513
104 | 202.193 | 214.622 | 143.981
105 | 200.846 | 213.013 | 143.539
106 | 199.449 | 211.403 | 142.995
107 | 198.136 | 209.868 | 142.525
108 | 196.855 | 208.309 | 142.064
109 | 195.527 | 206.802 | 141.643
110 | 194.253 | 205.335 | 141.185
111 | 192.893 | 203.775 | 140.67
112 | 191.684 | 202.379 | 140.276
113 | 190.371 | 200.974 | 139.858
114 | 189.103 | 199.524 | 139.316
115 | 187.881 | 198.09 | 138.922
116 | 186.551 | 196.727 | 138.435
117 | 185.404 | 195.376 | 138.048
118 | 184.149 | 194.043 | 137.55
119 | 182.971 | 192.668 | 137.038
120 | 181.688 | 191.322 | 136.575
121 | 180.546 | 190.098 | 136.142
122 | 179.352 | 188.84 | 135.713
123 | 178.21 | 187.617 | 135.283
124 | 176.978 | 186.226 | 134.737
125 | 175.788 | 185.002 | 134.227
126 | 174.717 | 183.793 | 133.786
127 | 173.569 | 182.596 | 133.334
128 | 172.45 | 181.479 | 132.786
129 | 171.338 | 180.236 | 132.345
130 | 170.211 | 179.129 | 131.811
131 | 169.121 | 177.92 | 131.403
132 | 168.1 | 176.822 | 130.957
133 | 167.03 | 175.721 | 130.491
134 | 165.979 | 174.598 | 130.061
135 | 164.882 | 173.406 | 129.569
136 | 163.767 | 172.37 | 129.153
137 | 162.76 | 171.345 | 128.755
138 | 161.764 | 170.265 | 128.344
139 | 160.799 | 169.273 | 127.933
140 | 159.774 | 168.249 | 127.513
141 | 158.757 | 167.236 | 127.093
142 | 157.675 | 166.174 | 126.711
143 | 156.793 | 165.23 | 126.285
144 | 155.754 | 164.203 | 125.875
145 | 154.816 | 163.269 | 125.515
146 | 153.872 | 162.253 | 125.067
147 | 152.845 | 161.254 | 124.71
148 | 151.987 | 160.384 | 124.344
149 | 151.004 | 159.445 | 123.999
150 | 150.143 | 158.558 | 123.63
151 | 149.165 | 157.562 | 123.212
152 | 148.247 | 156.689 | 122.806
153 | 147.302 | 155.735 | 122.478
154 | 146.367 | 154.825 | 122.024
155 | 145.464 | 153.925 | 121.683
156 | 144.578 | 153.062 | 121.375
157 | 143.671 | 152.146 | 120.959
158 | 142.768 | 151.3 | 120.622
159 | 141.991 | 150.426 | 120.34
160 | 141.043 | 149.529 | 119.891
161 | 140.191 | 148.748 | 119.59
162 | 139.313 | 147.822 | 119.248
163 | 138.499 | 147.041 | 118.886
164 | 137.621 | 146.15 | 118.512
165 | 136.76 | 145.317 | 118.153
166 | 135.994 | 144.542 | 117.884
167 | 135.152 | 143.74 | 117.541
168 | 134.375 | 142.948 | 117.19
169 | 133.542 | 142.085 | 116.891
170 | 132.768 | 141.305 | 116.567
171 | 131.938 | 140.574 | 116.21
172 | 131.215 | 139.814 | 115.894
173 | 130.379 | 139.062 | 115.561
174 | 129.656 | 138.312 | 115.344
175 | 128.934 | 137.557 | 114.955
176 | 128.126 | 136.847 | 114.704
177 | 127.287 | 136.123 | 114.368
178 | 126.534 | 135.391 | 114.042
179 | 125.825 | 134.662 | 113.751
180 | 125.1 | 134.022 | 113.523
181 | 124.398 | 133.299 | 113.146
182 | 123.681 | 132.572 | 112.849
183 | 122.931 | 131.867 | 112.528
184 | 122.25 | 131.197 | 112.299
185 | 121.567 | 130.559 | 112.001
186 | 120.8 | 129.866 | 111.677
187 | 120.187 | 129.273 | 111.373
188 | 119.533 | 128.593 | 111.145
189 | 118.885 | 127.924 | 110.846
190 | 118.19 | 127.291 | 110.572
191 | 117.569 | 126.741 | 110.323
192 | 116.921 | 126.119 | 110.063
193 | 116.209 | 125.455 | 109.695
194 | 115.598 | 124.803 | 109.435
195 | 114.973 | 124.187 | 109.207
196 | 114.327 | 123.575 | 108.912
197 | 113.736 | 122.98 | 108.691
198 | 113.09 | 122.431 | 108.41
199 | 112.569 | 121.874 | 108.147
200 | 111.939 | 121.282 | 107.868
201 | 111.331 | 120.66 | 107.59
202 | 110.704 | 120.064 | 107.318
203 | 110.154 | 119.528 | 107.097

## PW_interface_225A
Time (s) | TC Surface (C) | TC Interface (C) | TC Opposée (C) | Time (s) | TC Surface (C) | TC Interface (C) | TC Opposée (C) | Pour : | 226 A
0 | 21.949 | 22.61 | 22.914 | 0 | 20.751 | 22.057 | 23.019 | 1 cycle (s) : | 184 | donc (min) : | 3.38333333
1 | 29.031 | 25.976 | 23.042 | 1 | 31.327 | 26.628 | 23.589 | Cyle est : | Lent
2 | 75.51 | 50.883 | 24.283 | 2 | 73.295 | 48.036 | 29.512
3 | 103.595 | 66.746 | 25.718 | 3 | 94.385 | 64.676 | 35.436
4 | 123.878 | 83.342 | 27.603 | 4 | 111.364 | 81.811 | 40.481
5 | 139.468 | 100.272 | 29.518 | 5 | 124.815 | 98.711 | 45.578
6 | 151.127 | 124.133 | 31.57 | 6 | 137.005 | 114.724 | 51.141
7 | 164.62 | 137.505 | 33.696 | 7 | 147.076 | 129.884 | 56.627
8 | 176.146 | 152.814 | 36.079 | 8 | 159.881 | 145.477 | 61.962
9 | 189.961 | 168.698 | 38.889 | 9 | 172.334 | 161.165 | 67.166
10 | 202.817 | 178.09 | 41.136 | 10 | 181.917 | 178.115 | 72.665
11 | 220.086 | 183.084 | 43.543 | 11 | 190.545 | 194.725 | 77.895
12 | 239.399 | 214.264 | 45.782 | 12 | 197.463 | 211.199 | 83.673
13 | 251.162 | 230.494 | 47.588 | 13 | 204.2 | 225.692 | 89.65
14 | 258.823 | 225.417 | 49.993 | 14 | 211.213 | 238.355 | 94.917
15 | 260.299 | 264.848 | 52.012 | 15 | 217.96 | 249.673 | 100.629
16 | 264.223 | 271.542 | 54.115 | 16 | 225.409 | 259.822 | 106.034
17 | 270.771 | 269.817 | 55.978 | 17 | 232.121 | 269.243 | 110.983
18 | 276.233 | 276.375 | 58.492 | 18 | 237.28 | 278.25 | 116.345
19 | 282.52 | 284.54 | 61.466 | 19 | 242.864 | 286.796 | 121.36
20 | 283.918 | 293.075 | 64.194 | 20 | 249.295 | 296.125 | 126.135
21 | 284.534 | 297.004 | 66.382 | 21 | 255.722 | 304.783 | 130.135
22 | 281.061 | 297.076 | 68.19 | 22 | 263.005 | 312.234 | 133.424
23 | 275.974 | 296.644 | 70.083 | 23 | 269.415 | 319.435 | 135.709
24 | 272.332 | 296.042 | 71.753 | 24 | 276.38 | 325.718 | 137.149
25 | 268.48 | 295.483 | 73.328 | 25 | 283.552 | 331.99 | 137.689
26 | 264.973 | 295.118 | 74.78 | 26 | 291.883 | 338.373 | 139.402
27 | 266.856 | 296.898 | 76.749 | 27 | 299.352 | 343.269 | 142.894
28 | 276.302 | 302.39 | 79.342 | 28 | 305.88 | 348.862 | 146.474
29 | 286.528 | 308.639 | 81.855 | 29 | 311.132 | 354.309 | 149.985
30 | 295.979 | 313.955 | 84.122 | 30 | 316.536 | 360.115 | 153.937
31 | 306.519 | 319.73 | 86.587 | 31 | 321.296 | 366.019 | 157.588
32 | 317.293 | 326.231 | 89.521 | 32 | 325.343 | 371.104 | 161.423
33 | 322.371 | 323.523 | 93.739 | 33 | 329.966 | 376.648 | 164.898
34 | 325.615 | 326.739 | 96.762 | 34 | 334.426 | 382.368 | 168.127
35 | 335.824 | 331.836 | 99.122 | 35 | 338.156 | 387.091 | 171.173
36 | 342.167 | 336.492 | 100.426 | 36 | 334.292 | 385.865 | 171.019
37 | 347.845 | 340.533 | 102.791 | 37 | 327.346 | 383.075 | 170.404
38 | 351.792 | 345.874 | 104.877 | 38 | 321.636 | 380.106 | 170.087
39 | 357.478 | 347.696 | 106.996 | 39 | 317.003 | 376.904 | 169.85
40 | 361.219 | 354.67 | 108.971 | 40 | 312.963 | 373.288 | 169.622
41 | 365.831 | 359.722 | 110.743 | 41 | 309.429 | 369.408 | 169.54
42 | 370.108 | 362.911 | 112.662 | 42 | 306.263 | 365.369 | 169.432
43 | 373.969 | 366.602 | 114.92 | 43 | 303.21 | 361.015 | 169.422
44 | 379.814 | 372.137 | 117.784 | 44 | 300.414 | 356.518 | 169.267
45 | 385.309 | 378.448 | 121.497 | 45 | 297.797 | 351.951 | 169.146
46 | 389.866 | 382.856 | 124.165 | 46 | 295.287 | 347.357 | 169.001
47 | 394.182 | 388.773 | 125.677 | 47 | 292.953 | 342.9 | 168.856
48 | 389.828 | 391.14 | 125.574 | 48 | 290.545 | 338.412 | 168.575
49 | 379.823 | 392.561 | 125.812 | 49 | 288.238 | 334.014 | 168.238
50 | 370.823 | 393.498 | 126.369 | 50 | 285.971 | 329.744 | 167.88
51 | 363.11 | 394.267 | 127.009 | 51 | 283.733 | 325.544 | 167.485
52 | 356.78 | 394.781 | 127.447 | 52 | 281.512 | 321.468 | 167.036
53 | 351.148 | 394.714 | 127.704 | 53 | 279.377 | 317.534 | 166.587
54 | 346.343 | 394.206 | 128.366 | 54 | 277.208 | 313.684 | 166.051
55 | 341.871 | 392.77 | 128.959 | 55 | 275.141 | 309.962 | 165.51
56 | 337.831 | 390.966 | 129.333 | 56 | 273.055 | 306.295 | 164.962
57 | 334.188 | 389.189 | 129.85 | 57 | 270.959 | 302.659 | 164.332
58 | 330.774 | 386.993 | 130.363 | 58 | 268.899 | 299.16 | 163.663
59 | 327.618 | 384.413 | 131.049 | 59 | 266.931 | 295.705 | 162.981
60 | 324.622 | 381.721 | 131.859 | 60 | 264.927 | 292.31 | 162.269
61 | 321.924 | 379.006 | 132.647 | 61 | 262.943 | 289.004 | 161.527
62 | 319.229 | 375.967 | 133.245 | 62 | 261.015 | 285.713 | 160.76
63 | 316.654 | 372.776 | 133.649 | 63 | 259.125 | 282.573 | 160.046
64 | 314.089 | 369.423 | 134.127 | 64 | 257.211 | 279.355 | 159.253
65 | 311.721 | 366.133 | 134.487 | 65 | 255.336 | 276.354 | 158.45
66 | 309.362 | 362.756 | 134.881 | 66 | 253.387 | 273.375 | 157.678
67 | 306.928 | 359.621 | 135.126 | 67 | 251.616 | 270.471 | 156.902
68 | 304.642 | 356.401 | 135.348 | 68 | 249.779 | 267.594 | 156.1
69 | 302.498 | 353.222 | 135.578 | 69 | 248.007 | 264.866 | 155.359
70 | 300.334 | 350.155 | 135.757 | 70 | 246.147 | 262.138 | 154.538
71 | 298.195 | 346.986 | 135.901 | 71 | 244.377 | 259.476 | 153.761
72 | 296.087 | 343.884 | 136.084 | 72 | 242.654 | 256.865 | 152.9
73 | 294.009 | 340.877 | 136.147 | 73 | 240.878 | 254.366 | 152.117
74 | 291.804 | 337.914 | 136.188 | 74 | 239.138 | 251.934 | 151.318
75 | 289.857 | 335.13 | 136.244 | 75 | 237.459 | 249.547 | 150.534
76 | 287.902 | 332.356 | 136.297 | 76 | 235.738 | 247.112 | 149.737
77 | 285.963 | 329.65 | 136.234 | 77 | 234.077 | 244.862 | 148.975
78 | 283.946 | 326.857 | 136.159 | 78 | 232.499 | 242.688 | 148.264
79 | 281.927 | 324.238 | 136.064 | 79 | 230.86 | 240.52 | 147.528
80 | 279.96 | 321.666 | 135.962 | 80 | 229.228 | 238.323 | 146.772
81 | 278.014 | 319.21 | 135.883 | 81 | 227.597 | 236.237 | 146.015
82 | 276.189 | 316.769 | 135.794 | 82 | 226.02 | 234.187 | 145.264
83 | 274.449 | 314.332 | 135.578 | 83 | 224.469 | 232.186 | 144.543
84 | 272.713 | 312 | 135.425 | 84 | 222.851 | 230.181 | 143.818
85 | 271.121 | 309.687 | 135.21 | 85 | 221.274 | 228.238 | 143.164
86 | 269.63 | 307.363 | 135.02 | 86 | 219.707 | 226.323 | 142.41
87 | 268.09 | 305.119 | 134.786 | 87 | 218.177 | 224.401 | 141.786
88 | 266.551 | 302.893 | 134.511 | 88 | 216.668 | 222.531 | 141.089
89 | 265.024 | 300.785 | 134.249 | 89 | 215.124 | 220.653 | 140.48
90 | 263.302 | 298.606 | 133.976 | 90 | 213.577 | 218.846 | 139.845
91 | 261.678 | 296.503 | 133.702 | 91 | 212.088 | 216.969 | 139.15
92 | 259.916 | 294.387 | 133.411 | 92 | 210.571 | 215.285 | 138.563
93 | 258.368 | 292.405 | 133.133 | 93 | 209.061 | 213.478 | 137.922
94 | 256.879 | 290.357 | 132.807 | 94 | 207.576 | 211.7 | 137.265
95 | 255.4 | 288.316 | 132.277 | 95 | 206.048 | 209.966 | 136.677
96 | 254.01 | 286.376 | 131.946 | 96 | 204.576 | 208.251 | 136.11
97 | 252.544 | 284.427 | 131.598 | 97 | 203.115 | 206.609 | 135.486
98 | 251.197 | 282.511 | 131.322 | 98 | 201.72 | 204.948 | 134.964
99 | 249.775 | 280.692 | 131.081 | 99 | 200.275 | 203.304 | 134.391
100 | 248.386 | 278.846 | 130.747 | 100 | 198.808 | 201.709 | 133.852
101 | 247.136 | 277.116 | 130.505 | 101 | 197.365 | 200.107 | 133.268
102 | 245.814 | 275.343 | 130.158 | 102 | 195.999 | 198.556 | 132.694
103 | 244.484 | 273.601 | 129.816 | 103 | 194.63 | 196.98 | 132.181
104 | 243.327 | 272.037 | 129.551 | 104 | 193.191 | 195.388 | 131.585
105 | 241.918 | 270.287 | 129.334 | 105 | 191.861 | 193.942 | 131.104
106 | 240.712 | 268.716 | 129.073 | 106 | 190.521 | 192.479 | 130.554
107 | 239.493 | 267.119 | 128.76 | 107 | 189.139 | 191.065 | 130.104
108 | 238.316 | 265.569 | 128.354 | 108 | 187.809 | 189.555 | 129.539
109 | 237.079 | 263.974 | 127.905 | 109 | 186.538 | 188.119 | 129.073
110 | 235.849 | 262.407 | 127.663 | 110 | 185.248 | 186.72 | 128.571
111 | 234.77 | 260.851 | 127.407 | 111 | 183.901 | 185.343 | 128.004
112 | 234.002 | 259.448 | 127.217 | 112 | 182.62 | 184.007 | 127.594
113 | 233.089 | 257.931 | 126.862 | 113 | 181.338 | 182.703 | 127.107
114 | 232.203 | 256.472 | 126.598 | 114 | 180.071 | 181.374 | 126.574
115 | 231.205 | 255.023 | 126.356 | 115 | 178.896 | 179.989 | 126.154
116 | 230.24 | 253.667 | 126.109 | 116 | 177.57 | 178.718 | 125.66
117 | 228.955 | 252.252 | 125.721 | 117 | 176.387 | 177.505 | 125.263
118 | 227.748 | 250.888 | 125.311 | 118 | 175.14 | 176.26 | 124.843
119 | 226.598 | 249.586 | 125.064 | 119 | 173.952 | 175.053 | 124.437
120 | 225.258 | 248.217 | 124.781 | 120 | 172.743 | 173.859 | 123.968
121 | 224.091 | 246.858 | 124.544 | 121 | 171.539 | 172.635 | 123.525
122 | 222.931 | 245.586 | 124.447 | 122 | 170.446 | 171.453 | 123.124
123 | 221.805 | 244.276 | 124.254 | 123 | 169.289 | 170.324 | 122.699
124 | 220.651 | 242.936 | 123.952 | 124 | 168.102 | 169.153 | 122.31
125 | 219.489 | 241.625 | 123.71 | 125 | 166.983 | 167.985 | 121.905
126 | 218.384 | 240.341 | 123.515 | 126 | 165.843 | 166.909 | 121.487
127 | 217.258 | 239.079 | 123.175 | 127 | 164.726 | 165.803 | 121.043
128 | 216.121 | 237.728 | 122.938 | 128 | 163.62 | 164.778 | 120.725
129 | 214.957 | 236.386 | 122.613 | 129 | 162.552 | 163.694 | 120.373
130 | 213.952 | 235.178 | 122.41 | 130 | 161.499 | 162.674 | 119.979
131 | 212.82 | 233.939 | 122.155 | 131 | 160.391 | 161.577 | 119.6
132 | 211.697 | 232.636 | 121.85 | 132 | 159.274 | 160.562 | 119.19
133 | 210.632 | 231.392 | 121.587 | 133 | 158.245 | 159.545 | 118.843
134 | 209.495 | 230.018 | 121.288 | 134 | 157.214 | 158.538 | 118.458
135 | 208.421 | 228.838 | 121.043 | 135 | 156.174 | 157.573 | 118.05
136 | 207.328 | 227.478 | 120.712 | 136 | 155.11 | 156.578 | 117.703
137 | 206.272 | 226.292 | 120.494 | 137 | 154.105 | 155.594 | 117.387
138 | 205.209 | 225.06 | 120.255 | 138 | 153.109 | 154.66 | 116.98
139 | 204.265 | 223.805 | 120.031 | 139 | 152.066 | 153.626 | 116.646
140 | 203.182 | 222.644 | 119.786 | 140 | 151.14 | 152.736 | 116.297
141 | 201.881 | 221.405 | 119.542 | 141 | 150.047 | 151.823 | 115.933
142 | 200.885 | 220.19 | 119.286 | 142 | 149.092 | 150.91 | 115.627
143 | 200.002 | 219.036 | 119.047 | 143 | 148.176 | 149.939 | 115.28
144 | 198.914 | 217.859 | 118.727 | 144 | 147.204 | 149.01 | 114.911
145 | 197.931 | 216.733 | 118.547 | 145 | 146.25 | 148.166 | 114.574
146 | 196.978 | 215.563 | 118.298 | 146 | 145.423 | 147.33 | 114.234
147 | 196.015 | 214.398 | 118.013 | 147 | 144.491 | 146.41 | 113.948
148 | 195.255 | 213.209 | 117.791 | 148 | 143.528 | 145.487 | 113.529
149 | 194.377 | 212.122 | 117.597 | 149 | 142.605 | 144.679 | 113.221
150 | 193.506 | 210.98 | 117.317 | 150 | 141.761 | 143.762 | 112.93
151 | 192.546 | 209.886 | 117.089 | 151 | 140.819 | 143.036 | 112.628
152 | 191.589 | 208.795 | 116.844 | 152 | 139.942 | 142.179 | 112.296
153 | 190.539 | 207.689 | 116.546 | 153 | 139.041 | 141.35 | 111.973
154 | 189.661 | 206.682 | 116.341 | 154 | 138.164 | 140.537 | 111.61
155 | 188.658 | 205.488 | 116.004 | 155 | 137.321 | 139.732 | 111.356
156 | 187.849 | 204.431 | 115.7 | 156 | 136.487 | 138.824 | 110.997
157 | 186.957 | 203.392 | 115.499 | 157 | 135.688 | 137.953 | 110.748
158 | 186.149 | 202.389 | 115.178 | 158 | 134.739 | 137.099 | 110.392
159 | 185.213 | 201.365 | 114.881 | 159 | 133.936 | 136.236 | 110.041
160 | 184.3 | 200.365 | 114.684 | 160 | 133.112 | 135.454 | 109.756
161 | 183.421 | 199.307 | 114.481 | 161 | 132.281 | 134.521 | 109.441
162 | 182.491 | 198.327 | 114.231 | 162 | 131.481 | 133.702 | 109.168
163 | 181.556 | 197.31 | 113.987 | 163 | 130.692 | 132.951 | 108.93
164 | 180.701 | 196.381 | 113.872 | 164 | 129.896 | 132.147 | 108.564
165 | 179.841 | 195.42 | 113.754 | 165 | 129.081 | 131.443 | 108.293
166 | 178.924 | 194.461 | 113.553 | 166 | 128.383 | 130.775 | 108.046
167 | 177.988 | 193.458 | 113.398 | 167 | 127.59 | 130.146 | 107.776
168 | 177.203 | 192.606 | 113.192 | 168 | 126.817 | 129.415 | 107.41
169 | 176.314 | 191.561 | 112.955 | 169 | 126.03 | 128.869 | 107.178
170 | 175.522 | 190.697 | 112.783 | 170 | 125.328 | 128.197 | 106.961
171 | 174.641 | 189.886 | 112.617 | 171 | 124.514 | 127.492 | 106.635
172 | 173.799 | 188.878 | 112.37 | 172 | 123.827 | 126.86 | 106.419
173 | 172.92 | 187.974 | 112.157 | 173 | 123.147 | 126.238 | 106.164
174 | 172.082 | 187.1 | 111.951 | 174 | 122.403 | 125.551 | 105.84
175 | 171.257 | 186.193 | 111.729 | 175 | 121.696 | 124.971 | 105.666
176 | 170.459 | 185.338 | 111.53 | 176 | 120.988 | 124.324 | 105.361
177 | 169.693 | 184.486 | 111.347 | 177 | 120.227 | 123.747 | 105.1
178 | 168.83 | 183.63 | 111.08 | 178 | 119.609 | 123.168 | 104.89
179 | 168.062 | 182.706 | 110.882 | 179 | 118.911 | 122.614 | 104.67
180 | 167.305 | 181.882 | 110.705 | 180 | 118.222 | 121.982 | 104.357
181 | 166.463 | 180.992 | 110.489 | 181 | 117.551 | 121.416 | 104.113
182 | 165.698 | 180.168 | 110.319 | 182 | 116.865 | 120.865 | 103.846
183 | 164.938 | 179.311 | 110.092 | 183 | 116.123 | 120.28 | 103.638
184 | 164.112 | 178.488 | 109.887 | 184 | 115.552 | 119.728 | 103.439
185 | 163.362 | 177.584 | 109.624
186 | 162.666 | 176.843 | 109.404
187 | 161.848 | 176.045 | 109.109
188 | 161.23 | 175.275 | 108.978
189 | 160.366 | 174.436 | 108.705
190 | 159.685 | 173.698 | 108.544
191 | 158.935 | 172.913 | 108.381
192 | 158.145 | 172.084 | 108.114
193 | 157.548 | 171.357 | 107.983
194 | 156.778 | 170.608 | 107.797
195 | 156.056 | 169.831 | 107.613
196 | 155.282 | 168.997 | 107.377
197 | 154.594 | 168.308 | 107.197
198 | 153.958 | 167.589 | 106.971
199 | 153.275 | 166.912 | 106.83
200 | 152.579 | 166.118 | 106.62
201 | 151.836 | 165.41 | 106.403
202 | 151.208 | 164.759 | 106.218
203 | 150.488 | 164.044 | 106.054
204 | 149.861 | 163.311 | 105.859
205 | 149.209 | 162.572 | 105.656
206 | 148.488 | 161.876 | 105.376
207 | 147.794 | 161.154 | 105.179
208 | 147.166 | 160.492 | 105.066
209 | 146.512 | 159.755 | 104.831
210 | 145.813 | 159.058 | 104.63
211 | 145.212 | 158.482 | 104.486
212 | 144.534 | 157.738 | 104.278
213 | 143.918 | 157.083 | 104.05
214 | 143.274 | 156.375 | 103.888
215 | 142.645 | 155.742 | 103.755
216 | 142.012 | 155.058 | 103.58
217 | 141.373 | 154.461 | 103.391
218 | 140.747 | 153.869 | 103.25
219 | 140.091 | 153.168 | 103.028
220 | 139.525 | 152.468 | 102.892
221 | 138.902 | 151.971 | 102.757
222 | 138.261 | 151.276 | 102.508
223 | 137.69 | 150.627 | 102.375
224 | 137.097 | 150.007 | 102.2
225 | 136.519 | 149.39 | 102.04
226 | 135.913 | 148.76 | 101.804
227 | 135.376 | 148.163 | 101.67
228 | 134.709 | 147.564 | 101.461
229 | 134.192 | 146.984 | 101.38
230 | 133.576 | 146.326 | 101.161
231 | 133.02 | 145.76 | 101.042
232 | 132.388 | 145.149 | 100.778
233 | 131.843 | 144.519 | 100.601
234 | 131.308 | 143.927 | 100.485
235 | 130.777 | 143.395 | 100.357
236 | 130.212 | 142.773 | 100.13
237 | 129.634 | 142.208 | 99.974
238 | 129.116 | 141.683 | 99.818
239 | 128.579 | 141.108 | 99.695
240 | 128.066 | 140.534 | 99.492
241 | 127.518 | 140.016 | 99.343
242 | 126.995 | 139.391 | 99.187
243 | 126.46 | 138.858 | 99.022
244 | 125.922 | 138.38 | 98.825
245 | 125.422 | 137.834 | 98.719
246 | 124.87 | 137.278 | 98.543
247 | 124.308 | 136.715 | 98.364
248 | 123.816 | 136.225 | 98.201
249 | 123.337 | 135.647 | 98.099
250 | 122.807 | 135.083 | 97.875
251 | 122.356 | 134.628 | 97.757
252 | 121.831 | 134.043 | 97.596
253 | 121.313 | 133.505 | 97.368
254 | 120.914 | 133.024 | 97.261
255 | 120.422 | 132.54 | 97.134
256 | 119.847 | 132.002 | 96.905
257 | 119.383 | 131.481 | 96.763
258 | 118.951 | 131.028 | 96.681
259 | 118.507 | 130.542 | 96.528
260 | 118.047 | 129.972 | 96.331
261 | 117.533 | 129.55 | 96.26
262 | 117.08 | 129.068 | 96.08
263 | 116.532 | 128.526 | 95.903
264 | 116.157 | 128.1 | 95.815
265 | 115.655 | 127.675 | 95.673
266 | 115.227 | 127.151 | 95.558
267 | 114.724 | 126.637 | 95.377
268 | 114.352 | 126.235 | 95.211
269 | 113.836 | 125.69 | 95.101
270 | 113.372 | 125.232 | 94.923
271 | 112.981 | 124.854 | 94.801
272 | 112.526 | 124.354 | 94.668
273 | 112.092 | 123.901 | 94.482
274 | 111.662 | 123.426 | 94.342
275 | 111.316 | 123.047 | 94.27
276 | 110.821 | 122.525 | 94.052
277 | 110.425 | 122.122 | 94.015
278 | 109.992 | 121.692 | 93.826
279 | 109.601 | 121.245 | 93.669
280 | 109.185 | 120.809 | 93.528
281 | 108.869 | 120.371 | 93.412
282 | 108.422 | 119.937 | 93.237
283 | 108.068 | 119.553 | 93.121
284 | 107.724 | 119.099 | 93
285 | 107.319 | 118.773 | 92.907
286 | 106.938 | 118.303 | 92.744
287 | 106.612 | 117.883 | 92.647
288 | 106.226 | 117.448 | 92.456

## PW_interface_250A
Time (s) | TC Surface (C) | TC Interface (C) | TC Opposée (C) | Pour : | 250 A
0 | 22.104 | 24.13 | 26.194 | 1 cycle (s) : | 184 | donc (min) : | 3.066667
1 | 63.522 | 50.035 | 28.616 | Cyle est : | A definir
2 | 97.549 | 70.726 | 31.55
3 | 121.862 | 94.134 | 34.77
4 | 141.742 | 115.178 | 38.252
5 | 161.057 | 131.057 | 42.321
6 | 180.316 | 155.109 | 46.654
7 | 198.18 | 171.097 | 51.204
8 | 213.195 | 202.374 | 55.996
9 | 225.626 | 227.788 | 60.425
10 | 236.541 | 243.107 | 64.868
11 | 247.044 | 257.361 | 69.957
12 | 257.801 | 267.653 | 75.966
13 | 267.163 | 272.376 | 81.67
14 | 275.114 | 276.861 | 87.764
15 | 282.517 | 303.061 | 93.562
16 | 290.538 | 306.614 | 99.454
17 | 299.533 | 316.632 | 105.214
18 | 308.292 | 324.038 | 110.893
19 | 316.729 | 332.468 | 116.674
20 | 324.362 | 339.679 | 121.274
21 | 332.646 | 348.26 | 124.795
22 | 340.671 | 353.79 | 127.844
23 | 348.422 | 361.925 | 131.376
24 | 356.127 | 368.751 | 135.043
25 | 362.621 | 372.584 | 139.136
26 | 368.193 | 378.448 | 143.187
27 | 373.86 | 385.561 | 147.44
28 | 379.585 | 392.919 | 151.415
29 | 381.832 | 397.076 | 154.139
30 | 372.099 | 397.71 | 155.771
31 | 361.782 | 397.554 | 156.981
32 | 353.384 | 395.907 | 158.203
33 | 346.487 | 393.355 | 159.36
34 | 340.547 | 389.991 | 160.5
35 | 335.384 | 386.105 | 161.502
36 | 330.729 | 381.765 | 162.475
37 | 326.446 | 376.957 | 163.251
38 | 322.507 | 372.009 | 164.065
39 | 318.7 | 366.923 | 164.718
40 | 315.209 | 361.85 | 165.311
41 | 311.754 | 356.823 | 165.766
42 | 308.492 | 351.906 | 166.146
43 | 305.362 | 347.06 | 166.47
44 | 302.353 | 342.319 | 166.711
45 | 299.344 | 337.7 | 166.797
46 | 296.493 | 333.297 | 166.804
47 | 293.727 | 328.937 | 166.766
48 | 290.988 | 324.709 | 166.696
49 | 288.295 | 320.601 | 166.522
50 | 285.702 | 316.535 | 166.203
51 | 283.085 | 312.659 | 165.933
52 | 280.614 | 308.914 | 165.651
53 | 278.142 | 305.229 | 165.175
54 | 275.716 | 301.646 | 164.757
55 | 273.367 | 298.172 | 164.307
56 | 271.012 | 294.8 | 163.816
57 | 268.725 | 291.559 | 163.319
58 | 266.449 | 288.22 | 162.741
59 | 264.243 | 285.037 | 162.194
60 | 261.994 | 281.79 | 161.547
61 | 259.863 | 278.63 | 160.93
62 | 257.717 | 275.553 | 160.348
63 | 255.658 | 272.62 | 159.785
64 | 253.553 | 269.634 | 159.002
65 | 251.537 | 266.833 | 158.442
66 | 249.525 | 263.973 | 157.758
67 | 247.585 | 261.276 | 157.063
68 | 245.671 | 258.634 | 156.431
69 | 243.847 | 256.125 | 155.783
70 | 241.89 | 253.496 | 155.054
71 | 240.058 | 251.108 | 154.405
72 | 238.214 | 248.69 | 153.741
73 | 236.464 | 246.356 | 153.088
74 | 234.724 | 244.058 | 152.419
75 | 232.943 | 241.914 | 151.799
76 | 231.241 | 239.738 | 151.143
77 | 229.552 | 237.515 | 150.469
78 | 227.899 | 235.464 | 149.89
79 | 226.169 | 233.474 | 149.274
80 | 224.467 | 231.434 | 148.565
81 | 222.851 | 229.504 | 148.03
82 | 221.213 | 227.632 | 147.427
83 | 219.57 | 225.663 | 146.848
84 | 217.838 | 223.777 | 146.241
85 | 216.328 | 221.92 | 145.724
86 | 214.692 | 220.066 | 145.231
87 | 213.117 | 218.302 | 144.626
88 | 211.505 | 216.527 | 144.07
89 | 209.93 | 214.791 | 143.623
90 | 208.336 | 213.067 | 143.16
91 | 206.674 | 211.299 | 142.59
92 | 205.08 | 209.673 | 142.088
93 | 203.46 | 207.998 | 141.642
94 | 201.894 | 206.357 | 141.113
95 | 200.302 | 204.765 | 140.649
96 | 198.803 | 203.211 | 140.19
97 | 197.173 | 201.564 | 139.711
98 | 195.672 | 200.062 | 139.219
99 | 194.111 | 198.544 | 138.714
100 | 192.6 | 197.002 | 138.254
101 | 191.171 | 195.529 | 137.883
102 | 189.764 | 194.11 | 137.412
103 | 188.222 | 192.662 | 136.906
104 | 186.86 | 191.338 | 136.507
105 | 185.455 | 189.832 | 136.001
106 | 184.056 | 188.496 | 135.589
107 | 182.584 | 187.118 | 135.086
108 | 181.139 | 185.859 | 134.718
109 | 179.637 | 184.469 | 134.219
110 | 178.241 | 183.163 | 133.791
111 | 176.746 | 181.889 | 133.334
112 | 175.309 | 180.654 | 132.976
113 | 173.977 | 179.44 | 132.611
114 | 172.663 | 178.176 | 132.148
115 | 171.393 | 176.989 | 131.706
116 | 170.258 | 175.875 | 131.403
117 | 169.018 | 174.669 | 130.953
118 | 167.762 | 173.397 | 130.559
119 | 166.613 | 172.295 | 130.102
120 | 165.484 | 171.19 | 129.681
121 | 164.367 | 170.108 | 129.385
122 | 163.23 | 168.993 | 128.97
123 | 162.11 | 167.894 | 128.588
124 | 160.957 | 166.781 | 128.185
125 | 159.892 | 165.759 | 127.811
126 | 158.778 | 164.675 | 127.369
127 | 157.66 | 163.679 | 127.033
128 | 156.669 | 162.696 | 126.674
129 | 155.575 | 161.621 | 126.322
130 | 154.54 | 160.574 | 125.908
131 | 153.518 | 159.645 | 125.567
132 | 152.457 | 158.652 | 125.159
133 | 151.455 | 157.705 | 124.788
134 | 150.505 | 156.762 | 124.436
135 | 149.427 | 155.786 | 124.128
136 | 148.436 | 154.884 | 123.696
137 | 147.383 | 153.889 | 123.375
138 | 146.428 | 153.023 | 123.1
139 | 145.474 | 152.101 | 122.699
140 | 144.478 | 151.172 | 122.309
141 | 143.535 | 150.346 | 122.088
142 | 142.606 | 149.41 | 121.743
143 | 141.644 | 148.548 | 121.355
144 | 140.732 | 147.711 | 120.987
145 | 139.787 | 146.881 | 120.687
146 | 138.808 | 146.027 | 120.367
147 | 137.732 | 145.244 | 120.024
148 | 136.693 | 144.38 | 119.722
149 | 135.777 | 143.562 | 119.354
150 | 134.934 | 142.703 | 119.058
151 | 134.125 | 141.954 | 118.716
152 | 133.238 | 141.149 | 118.394
153 | 132.36 | 140.377 | 118.073
154 | 131.541 | 139.59 | 117.754
155 | 130.668 | 138.846 | 117.491
156 | 129.86 | 138.131 | 117.143
157 | 129.088 | 137.349 | 116.807
158 | 128.323 | 136.627 | 116.541
159 | 127.486 | 135.867 | 116.264
160 | 126.705 | 135.135 | 115.888
161 | 125.95 | 134.428 | 115.599
162 | 125.166 | 133.645 | 115.238
163 | 124.371 | 132.98 | 114.964
164 | 123.606 | 132.272 | 114.704
165 | 122.847 | 131.582 | 114.435
166 | 122.152 | 130.872 | 114.137
167 | 121.406 | 130.231 | 113.807
168 | 120.743 | 129.573 | 113.541
169 | 119.98 | 128.919 | 113.222
170 | 119.337 | 128.232 | 112.9
171 | 118.632 | 127.603 | 112.656
172 | 117.92 | 126.926 | 112.338
173 | 117.243 | 126.384 | 112.1
174 | 116.546 | 125.763 | 111.839
175 | 115.911 | 125.143 | 111.556
176 | 115.268 | 124.548 | 111.312
177 | 114.58 | 123.899 | 111.012
178 | 113.941 | 123.367 | 110.73
179 | 113.247 | 122.684 | 110.461
180 | 112.628 | 122.092 | 110.249
181 | 112.041 | 121.586 | 109.971
182 | 111.323 | 120.989 | 109.708
183 | 110.762 | 120.441 | 109.476
184 | 110.07 | 119.852 | 109.165